## Schválené ONS
Přehled schválených ochranných nátěrových systémů k protokorozní ochraně ocelových konstrukcí mostních objektů SŽ Stav k 1. 08. 2024.
Schválené ONS podle novelizovaných OTP PKO SŽ 2020
Ochranný nátěrový systém |  |  |  |  | Základní vrstva |  | Pásový nátěr | 1. podkladová vrstva |  | 2. podkladová vrstva |  | Vrchní vrstva |  | Poznámka | VOC | Platnost Osvědčení
Reg.číslo osvědčení ONS | Označení systému podle SZDC S5/4 | Výrobce dovozce | Název systému podle výrobce | Celková tloušťka systému [mm] | Označení NH | Tloušťka vrstvy [mm] | Označení NH | Označení NH | Tloušťka vrstvy [mm] | Označení NH | Tloušťka vrstvy [mm] | Označení NH | Tloušťka vrstvy [mm] |  | Celkový obsah v ONS [g/m2] | do
1 | 2 | 3 | 4 | 5 | 6 | 7 | 8 | 9 | 10 | 11 | 12 | 13 | 14 | 15 | 16 | 17
ONS 001/2020 | ONS 02 | PPG SIGMA ALLGARD CZ s.r.o. | Sigma 02 SŽ | 200 | SigmaFast 278 | 120 | SigmaFast 278 |  |  |  |  | SigmaFast 210 HS | 80 | Vrchní vrstva odstíny RAL nebo DB | 76.192 | 2025-12-11
ONS 002/2020 | ONS 03 | PPG SIGMA ALLGARD CZ s.r.o. | Sigma 03 SŽ | 240 | SigmaFast 278 | 160 | SigmaFast 278 |  |  |  |  | SigmaFast 210 HS | 80 | Vrchní vrstva odstíny RAL nebo DB | 87.692 | 2025-12-11
ONS 003/2020 | ONS 21 | PPG SIGMA ALLGARD CZ s.r.o. | Sigma 21 SŽ | 240 | SigmaZinc 109 HS | 60 | SigmaFast 278 | SigmaFast 278 | 100 |  |  | SigmaFast 210 HS | 80 | Vrchní vrstva odstíny RAL nebo DB | 97.651 | 2025-12-11
ONS 004/2020 | ONS 22 | PPG SIGMA ALLGARD CZ s.r.o. | Sigma 22 SŽ | 280 | SigmaZinc 109 HS | 60 | SigmaFast 278 | SigmaFast 278 | 140 |  |  | SigmaFast 210 HS | 80 | Vrchní vrstva odstíny RAL nebo DB | 109.151 | 2025-12-11
ONS 005/2020 | ONS 23 | PPG SIGMA ALLGARD CZ s.r.o. | Sigma 23 SŽ | 320 | SigmaZinc 109 HS | 60 | SigmaFast 278 | SigmaFast 278 | 180 |  |  | SigmaFast 210 HS | 80 | Vrchní vrstva odstíny RAL nebo DB | 120.651 | 2025-12-11
ONS 006/2020 | ONS 92 | PPG SIGMA ALLGARD CZ s.r.o. | Sigma 92 SŽ | 200 | SigmaFast 278 | 120 | SigmaFast 278 |  |  |  |  | SigmaFast 210 HS | 80 | Vrchní vrstva odstíny RAL nebo DB | 76.192 | 2025-12-11
ONS 007/2020 | ONS 93 | PPG SIGMA ALLGARD CZ s.r.o. | Sigma 93 SŽ | 240 | SigmaFast 278 | 160 | SigmaFast 278 |  |  |  |  | SigmaFast 210 HS | 80 | Vrchní vrstva odstíny RAL nebo DB | 87.692 | 2025-12-11
ONS 008/2020 | ONS S Im3 | PPG SIGMA ALLGARD CZ s.r.o. | Sigma Im3 SŽ | 300 | SigmaPrime 700 | 150 | SigmaPrime 700 |  |  |  |  | SigmaPrime 700 | 150 | Ponor v půdě | 134.142 | 2025-12-11
ONS 009/2021 | ONS 02 | Nor-Maali, ATRYX, s.r.o. | ATRYX TSM 4.02 | 200 | NorECOat FD Primer | 140 | NorECOat FD Primer |  |  |  |  | Normadur 65 HS | 60 | Odstíny RAL, NCS, BS | 120.7 | 2026-04-26
ONS 010/2021 | ONS 03 | Nor-Maali, ATRYX, s.r.o. | ATRYX TSM 5.02 | 240 | NorECOat FD Primer | 90 | NorECOat FD Primer | NorECOat FD Primer | 90 |  |  | Normadur 65 HS | 60 | Odstíny RAL, NCS, BS | 140.3 | 2026-04-26
ONS 011/2021 | ONS 92 | Jotun/Nor-Maali, ATRYX, s.r.o. | ATRYX G4.06 | 200 | Penguard Express | 140 | Penguard Express |  |  |  |  | Normadur 65 HS | 60 | Odstíny RAL, NCS, BS | 96.8 | 2026-04-26
ONS 012/2021 | ONS 93 | Jotun/Nor-Maali, ATRYX, s.r.o. | ATRYX G5.05 | 240 | Penguard Express | 90 | Penguard Express | Penguard Express | 90 |  |  | Normadur 65 HS | 60 | Odstíny RAL, NCS, BS | 114.9 | 2026-04-26
ONS 013/2022 | ONS 01 | Hempel (Czech Republic) s.r.o. | Hempel 01A | 160 | Hempaprime Multi 500 | 100 | Hempaprime Multi 500 |  |  |  |  | Hempathane Fast Dry 55750 | 60 | Vrchní vrstva RAL | 53 | 2027-02-01
ONS 013/2022 | ONS 01 | Hempel (Czech Republic) s.r.o. | Hempel 01B | 160 | Hempaprime Multi 500 | 100 | Hempaprime Multi 500 |  |  |  |  | Hempathane TL87/EG 87480 | 60 | Vrchní vrstva DB | 63 | 2027-02-01
ONS 014/2022 | ONS 02 | Hempel (Czech Republic) s.r.o. | Hempel 02A | 200 | Hempaprime Multi 500 | 140 | Hempaprime Multi 500 |  |  |  |  | Hempathane Fast Dry 55750 | 60 | Vrchní vrstva RAL | 62 | 2027-02-01
ONS 014/2022 | ONS 02 | Hempel (Czech Republic) s.r.o. | Hempel 02B | 200 | Hempaprime Multi 500 | 140 | Hempaprime Multi 500 |  |  |  |  | Hempathane TL87/EG 87480 | 60 | Vrchní vrstva DB | 72 | 2027-02-01
ONS 015/2022 | ONS 03 | Hempel (Czech Republic) s.r.o. | Hempel 03A | 240 | Hempaprime Multi 500 | 90 | Hempaprime Multi 500 | Hempaprime Multi 500 | 90 |  |  | Hempathane Fast Dry 55750 | 60 | Vrchní vrstva RAL | 72 | 2027-02-01
ONS 015/2022 | ONS 03 | Hempel (Czech Republic) s.r.o. | Hempel 03B | 240 | Hempaprime Multi 500 | 90 | Hempaprime Multi 500 | Hempaprime Multi 500 | 90 |  |  | Hempathane TL87/EG 87480 | 60 | Vrchní vrstva DB | 82 | 2027-02-01
ONS 016/2022 | ONS 21 | Hempel (Czech Republic) s.r.o. | Hempel 21A | 240 | Hempadur Avantguard 750 | 60 | Hempadur Speed-Dry ZP 500 | Hempadur Speed-Dry ZP 500 | 120 |  |  | Hempathane Fast Dry 55750 | 60 | Vrchní vrstva RAL | 99 | 2027-02-02
ONS 016/2022 | ONS 21 | Hempel (Czech Republic) s.r.o. | Hempel 21B | 240 | Hempadur Avantguard 750 | 60 | Hempadur Speed-Dry ZP 500 | Hempadur Speed-Dry ZP 500 | 120 |  |  | Hempathane TL87/EG 87480 | 60 | Vrchní vrstva DB | 108 | 2027-02-02
ONS 017/2022 | ONS 22 | Hempel (Czech Republic) s.r.o. | Hempel 22A | 280 | Hempadur Avantguard 750 | 60 | Hempadur Speed-Dry ZP 500 | Hempadur Speed-Dry ZP 500 | 160 |  |  | Hempathane Fast Dry 55750 | 60 | Vrchní vrstva RAL | 111 | 2027-02-02
ONS 017/2022 | ONS 22 | Hempel (Czech Republic) s.r.o. | Hempel 22B | 280 | Hempadur Avantguard 750 | 60 | Hempadur Speed-Dry ZP 500 | Hempadur Speed-Dry ZP 500 | 160 |  |  | Hempathane TL87/EG 87480 | 60 | Vrchní vrstva DB | 121 | 2027-02-02
ONS 018/2022 | ONS 23 | Hempel (Czech Republic) s.r.o. | Hempel 23A | 320 | Hempadur Avantguard 750 | 60 | Hempadur Speed-Dry ZP 500 | Hempadur Speed-Dry ZP 500 | 180 |  |  | Hempathane Fast Dry 55750 | 80 | Vrchní vrstva RAL | 127 | 2027-02-02
ONS 018/2022 | ONS 23 | Hempel (Czech Republic) s.r.o. | Hempel 23B | 320 | Hempadur Avantguard 750 | 60 | Hempadur Speed-Dry ZP 500 | Hempadur Speed-Dry ZP 500 | 180 |  |  | Hempathane TL87/EG 87480 | 80 | Vrchní vrstva DB | 140 | 2027-02-06
ONS 019/2022 | ONS 91 | Hempel (Czech Republic) s.r.o. | Hempel 91A | 160 | Hempadur 15570 | 100 | Hempadur 15570 |  |  |  |  | Hempathane Fast Dry 55750 | 60 | Vrchní vrstva RAL | 108 | 2027-02-06
ONS 019/2022 | ONS 91 | Hempel (Czech Republic) s.r.o. | Hempel 91B | 160 | Hempadur 15570 | 100 | Hempadur 15570 |  |  |  |  | Hempathane TL87/EG 87480 | 60 | Vrchní vrstva DB | 118 | 2027-02-06
ONS 020/2022 | ONS 92 | Hempel (Czech Republic) s.r.o. | Hempel 92A | 200 | Hempadur 15570 | 120 | Hempadur 15570 |  |  |  |  | Hempathane Fast Dry 55750 | 80 | Vrchní vrstva RAL | 133 | 2027-02-06
ONS 020/2022 | ONS 92 | Hempel (Czech Republic) s.r.o. | Hempel 92B | 200 | Hempadur 15570 | 120 | Hempadur 15570 |  |  |  |  | Hempathane TL87/EG 87480 | 80 | Vrchní vrstva DB | 146 | 2027-02-06
ONS 021/2022 | ONS 93 | Hempel (Czech Republic) s.r.o. | Hempel 93A | 240 | Hempadur 15570 | 90 | Hempadur 15570 | Hempadur 15570 | 90 |  |  | Hempathane Fast Dry 55750 | 60 | Vrchní vrstva RAL | 170 | 2027-02-06
ONS 021/2022 | ONS 93 | Hempel (Czech Republic) s.r.o. | Hempel 93B | 240 | Hempadur 15570 | 90 | Hempadur 15570 | Hempadur 15570 | 90 |  |  | Hempathane TL87/EG 87480 | 60 | Vrchní vrstva DB | 180 | 2027-02-06
ONS 022/2022 | ONS 13 | Hempel (Czech Republic) s.r.o. | Hempel 13A | 240 | Hempaprime Multi 500 | 180 | Hempaprime Multi 500 |  |  |  |  | Hempathane Fast Dry 55750 | 60 | Vrchní vrstva RAL | 72 | 2027-02-09
ONS 022/2022 | ONS 13 | Hempel (Czech Republic) s.r.o. | Hempel 13B | 240 | Hempaprime Multi 500 | 180 | Hempaprime Multi 500 |  |  |  |  | Hempathane TL87/EG 87480 | 60 | Vrchní vrstva DB | 81 | 2027-02-09
ONS 023/2022 | ONS 14 | Hempel (Czech Republic) s.r.o. | Hempel 14A | 280 | Hempaprime Multi 500 | 200 | Hempaprime Multi 500 |  |  |  |  | Hempathane Fast Dry 55750 | 80 | Vrchní vrstva RAL | 86 | 2027-02-08
ONS 023/2022 | ONS 14 | Hempel (Czech Republic) s.r.o. | Hempel 14B | 280 | Hempaprime Multi 500 | 200 | Hempaprime Multi 500 |  |  |  |  | Hempathane TL87/EG 87480 | 80 | Vrchní vrstva DB | 99 | 2027-02-08
ONS 024/2022 | ONS 15 | Hempel (Czech Republic) s.r.o. | Hempel 15A | 320 | Hempaprime Multi 500 | 130 | Hempaprime Multi 500 | Hempaprime Multi 500 | 130 |  |  | Hempathane Fast Dry 55750 | 60 | Vrchní vrstva RAL | 90 | 2027-02-09
ONS 024/2022 | ONS 15 | Hempel (Czech Republic) s.r.o. | Hempel 15B | 320 | Hempaprime Multi 500 | 130 | Hempaprime Multi 500 | Hempaprime Multi 500 | 130 |  |  | Hempathane TL87/EG 87480 | 60 | Vrchní vrstva DB | 100 | 2027-02-09
ONS 025/2022 | ONS 23 | CHEMOLAK Trade s.r.o | Chemolak 23 | 320 | S 2301 | 90 | S 2302 | S 2302 | 150 |  |  | 1 SCH U 2094 RW | 80 | Vrchní vrstva odstíny RAL nebo DB | 252 | 2027-01-09
ONS 026/2022 | ONS 01 | Dr. Demuth / SIMAT a.s. | SŽ1 Derisol 0NS 01 | 160 | 2K-Deripox Protec ZP | 100 | 2K-Deripox Protec ZP |  |  |  |  | 2K-Derocryl Lack EG 687. | 60 | Vrchní vrstva s žel. slídou | 83.8 | 2027-04-25
ONS 027/2022 | ONS 02 | Dr. Demuth / SIMAT a.s. | SŽ4 Derisol 0NS 02 | 200 | 2K-Deripox Protec ZP | 140 | 2K-Deripox Protec ZP |  |  |  |  | 2K-Derocryl Lack EG 687. | 60 | Vrchní vrstva s žel. slídou | 101.9 | 2027-04-25
ONS 028/2022 | ONS 03 | Dr. Demuth / SIMAT a.s. | SŽ10 Derisol 0NS 03 | 240 | 2K-Deripox Protec ZP | 90 | 2K-Deripox Protec ZP | 2K-Deripox Protec ZP | 90 |  |  | 2K-Derocryl Lack EG 687. | 60 | Vrchní vrstva s žel. slídou | 120 | 2027-04-25
ONS 029/2022 | ONS 14 | Dr. Demuth / SIMAT a.s. | SŽ7 Derisol 0NS 14 | 280 | 2K-Deripox Protec ZP | 110 | 2K-Deripox Protec ZP | 25.4. | 110 |  |  | 2K-Derocryl Lack EG 687. | 60 | Vrchní vrstva s žel. slídou | 138.1 | 2027-04-25
ONS 030/2022 | ONS 14 | Dr. Demuth / SIMAT a.s. | SŽ8 Derisol 0NS 14 | 280 | 2K-Deripox Protec ZP | 110 | 2K-Deripox Protec ZP | 2K-Deripox Protec ZP | 110 |  |  | 2K Derocryl Lack 70 EG | 60 | Vrchní vrstva s žel. slídou | 144.5 | 2027-04-25
ONS 031/2022 | ONS 14 | Dr. Demuth / SIMAT a.s. | SŽ9 Derisol 0NS 14 | 280 | 2K-Deripox Grund S | 110 | 2K-Deripox Grund S | 2K-Deripox Grund S | 110 |  |  | 2K-Derocryl Lack EG 687. | 60 | Vrchní vrstva s žel. slídou | 186.1 | 2027-04-25
ONS 032/2022 | ONS 15 | Dr. Demuth / SIMAT a.s. | SŽ11 Derisol 0NS 15 | 320 | 2K-Deripox Protec ZP | 130 | 2K-Deripox Protec ZP | 2K-Deripox Protec ZP | 130 |  |  | 2K-Derocryl Lack EG 687. | 60 | Vrchní vrstva s žel. slídou | 156.2 | 2027-04-25
ONS 033/2022 | ONS 22 | Dr. Demuth / SIMAT a.s. | SŽ5 Derisol 0NS 22 | 280 | 2K-Deripox Protec ZN | 60 | 2K-Deripox Protec ZP | 2K-Deripox Protec ZP | 160 |  |  | 2K-Derocryl Lack 70 EG | 60 | Vrchní vrstva s žel. slídou | 157.9 | 2027-04-25
ONS 034/2022 | ONS 23 | Dr. Demuth / SIMAT a.s. | SŽ6 Derisol 0NS 23 | 320 | 2K-Deripox Protec ZN | 60 | 2K-Deripox Protec ZP | 2K-Deripox Protec ZP | 100 | 2K-Deripox Protec ZP | 100 | 2K-Derocryl Lack EG 687. | 60 | Vrchní vrstva s žel. slídou | 160.5 | 2027-04-25
ONS 035/2022 | ONS 91 | Dr. Demuth / SIMAT a.s. | SŽ2 Derisol 0NS 91 | 160 | 2K-Deripox Protec ZP | 100 | 2K-Deripox Protec ZP |  |  |  |  | 2K-Derocryl Lack 70 EG | 60 | Vrchní vrstva s žel. slídou | 117.3 | 2027-04-25
ONS 036/2022 | ONS 92 | Dr. Demuth / SIMAT a.s. | SŽ3 Derisol 0NS 92 | 200 | 2K-Deripox Protec ZP | 140 | 2K-Deripox Protec ZP |  |  |  |  | 2K-Derocryl Lack EG 687. | 60 | Vrchní vrstva s žel. slídou | 101.9 | 2027-04-25
ONS 037/2022 | ONS 93 | Dr. Demuth / SIMAT a.s. | SŽ12 Derisol 0NS 93 | 240 | 2K-Deripox Protec ZP | 90 | 2K-Deripox Protec ZP | 2K-Deripox Protec ZP | 90 |  |  | 2K-Derocryl Lack EG 687. | 60 | Vrchní vrstva s žel. slídou | 120 | 2027-04-25
ONS 038/2022 | ONS 22 | Lankwitzer Lackfabrik | LLF ONS 22A | 280 | EvoCor 102 | 60 | EvoCor164 | EvoCor 130 | 160 |  |  | EvoTop 211 | 60 | odstíny RAL | 125.2 | 2027-05-25
ONS 038/2022 | ONS 22 | Lankwitzer Lackfabrik | LLF ONS 22B | 280 | EvoCor 102 | 60 | EvoCor164 | EvoCor 130 | 160 |  |  | EvoTop 212 | 60 | odstíny DB s železitou slídou | 125.2 | 2027-05-25
ONS 039/2022 | ONS 15 | Lankwitzer Lackfabrik | LLF ONS 15 | 320 | EvoCor 130, odstín 9606 | 100 | EvoCor164 | EvoCor 130 | 160 |  |  | EvoTop 211 | 60 | odstíny RAL | 84.7 | 2027-05-25
ONS 040/2022 | ONS 02 | PERGE International s.r.o. | International 02 | 200 | Intergard 2509 | 140 | Intergard 2509 |  |  |  |  | Interthane 990SG | 60 | Vrchní vrstva RAL | 75.5 | 2027-12-01
ONS 041/2022 | ONS 03 | PERGE International s.r.o. | International 03 | 240 | Intergard 2509 | 90 | Intergard 2509 | Intergard 2509 | 90 |  |  | Interthane 990SG | 60 | Vrchní vrstva RAL | 88 | 2027-12-01
ONS 042/2022 | ONS 22 | PERGE International s.r.o. | International 22 | 280 | Interzinc 52E | 60 | Intergard 475HS | Intergard 475HS | 160 |  |  | Interthane 990SG | 60 | Vrchní vrstva RAL | 95.1 | 2027-12-02
ONS 043/2022 | ONS 23 | PERGE International s.r.o. | International 23 | 320 | Interzinc 52E | 60 | Intergard 475HS | Intergard 475HS | 200 |  |  | Interthane 990SG | 60 | Vrchní vrstva RAL | 104.8 | 2027-12-02
ONS 044/2022 | ONS 92 | PERGE International s.r.o. | International 92 | 200 | Intergard 2509 | 140 | Intergard 2509 |  |  |  |  | Interthane 990SG | 60 | Vrchní vrstva RAL | 75.5 | 2027-12-01
ONS 045/2022 | ONS 93 | PERGE International s.r.o. | International 93 | 240 | Intergard 2509 | 90 | Intergard 2509 | Intergard 2509 | 90 |  |  | Interthane 990SG | 60 | Vrchní vrstva RAL | 88 | 2027-12-01
ONS 046/2023 | ONS 91 | Dr. Demuth / SIMAT a.s. | SŽ13 Derisol 0NS 91 | 160 | 2K-Deripox Protec ZP | 100 | 2K-Deripox Protec ZP |  |  |  |  | 2K Derocryl Lack EG 687 | 60 | Vrchní vrstva s žel. slídou | 83.948 | 2028-04-06
ONS 047/2023 | ONS 22 | Dr. Demuth / SIMAT a.s. | SŽ14 Derisol 0NS 22 | 280 | 2K-Deripox Protec ZN | 60 | 2K-Deripox Protec ZP | 2K-Deripox Protec ZP | 160 |  |  | 2K Derocryl Lack EG 687 | 60 | Vrchní vrstva s žel. slídou | 151.304 | 2028-04-06
ONS 048/2023 | ONS 02 | Dr. Demuth / SIMAT a.s. | SŽ15 Derisol 0NS 02 | 200 | 2K-Deripox Protec ZP | 140 | 2K-Deripox Protec ZP |  |  |  |  | 2K Derocryl Lack 70 ST | 60 | Vrchní vrstva lesklá RAL | 104.233 | 2028-04-06
ONS 049/2023 | ONS 03 | Dr. Demuth / SIMAT a.s. | SŽ16 Derisol 0NS 03 | 240 | 2K-Deripox Protec ZP | 90 | 2K-Deripox Protec ZP | 2K-Deripox Protec ZP | 90 |  |  | 2K Derocryl Lack 70 ST | 60 | Vrchní vrstva lesklá RAL | 122.173 | 2028-04-06
ONS 050/2023 | ONS 14 | Dr. Demuth / SIMAT a.s. | SŽ17 Derisol 0NS 14 | 280 | 2K-Deripox Protec ZP | 110 | 2K-Deripox Protec ZP | 2K-Deripox Protec ZP | 110 |  |  | 2K Derocryl Lack 70 ST | 60 | Vrchní vrstva lesklá RAL | 140.711 | 2028-04-06
ONS 051/2023 | ONS 15 | Dr. Demuth / SIMAT a.s. | SŽ18 Derisol 0NS 15 | 320 | 2K-Deripox Protec ZP | 130 | 2K-Deripox Protec ZP | 2K-Deripox Protec ZP | 130 |  |  | 2K Derocryl Lack 70 ST | 60 | Vrchní vrstva lesklá RAL | 158.651 | 2028-04-06
ONS 052/2023 | ONS 92 | Dr. Demuth / SIMAT a.s. | SŽ19 Derisol 0NS 92 | 200 | 2K-Deripox Protec ZP | 140 | 2K-Deripox Protec ZP |  |  |  |  | 2K Derocryl Lack 70 ST | 60 | Vrchní vrstva lesklá RAL | 104.233 | 2028-04-06
ONS 053/2023 | ONS 93 | Dr. Demuth / SIMAT a.s. | SŽ20 Derisol 0NS 93 | 240 | 2K-Deripox Protec ZP | 90 | 2K-Deripox Protec ZP | 2K-Deripox Protec ZP | 90 |  |  | 2K Derocryl Lack 70 ST | 60 | Vrchní vrstva lesklá RAL | 122.173 | 2028-04-06
ONS 054/2023 | ONS 92 | Rokospol | Rokospol ONS 92 | 200 | Rokoprim EP HS RK 107 | 140 | Rokoprim EP HS RK 107 |  |  |  |  | Rokopur HS Quick RK 415 | 60 | Vrchní vrstva odstíny RAL nebo DB | 96 | 2028-08-09
ONS 055/2023 | ONS 93 | Rokospol | Rokospol ONS 93 | 240 | Rokoprim EP HS RK 107 | 140 | Rokoprim EP HS RK 107 |  |  |  |  | Rokopur HS Quick RK 415 | 100 | Vrchní vrstva odstíny RAL nebo DB | 116 | 2028-08-09
ONS 056/2024 | ONS 02 | VITON s.r.o. | VITON ONS 02 | 200 | ZG 17 | 140 | ZG 17 |  |  |  |  | PE 73 | 60 | Vrchní vrstva odstíny RAL nebo DB | 102.98 | 2029-04-08
ONS 057/2024 | ONS 92 | VITON s.r.o. | VITON ONS 92 | 200 | ZG 17 | 140 | ZG 17 |  |  |  |  | PE 73 | 60 | Vrchní vrstva odstíny RAL nebo DB | 103 | 2029-04-08
ONS 058/2024 | ONS 23 | VITON s.r.o. | VITON ONS 23 | 320 | ZG 18 | 60 | ZG 17 | ZG 17 | 200 |  |  | PE 73 | 60 | Vrchní vrstva odstíny RAL nebo DB | 186 | 2029-04-08
ONS 059/2024 | ONS 01 | PERGE International s.r.o. | Sherwin-Williams 01 | 160 | Macropoxy EG-1 Plus | 100 | Macropoxy EG-1 Plus |  |  |  |  | Acrolon EG-4 (DB) / Acrolon EG-5 (RAL) | 60 | odstíny DB/RAL | 93,7 / 81,5 | 2029-07-29
ONS 060/2024 | ONS 02 | PERGE International s.r.o. | Sherwin-Williams 02 | 200 | Macropoxy EG-1 Plus | 140 | Macropoxy EG-1 Plus |  |  |  |  | Acrolon EG-4 (DB) / Acrolon EG-5 (RAL) | 60 | odstíny DB/RAL | 111,9 / 99,7 | 2029-07-29
ONS 061/2024 | ONS 03 | PERGE International s.r.o. | Sherwin-Williams 03 | 240 | Macropoxy EG-1 Plus | 90 | Macropoxy EG-1 Plus | Macropoxy EG-1 Plus | 90 |  |  | Acrolon EG-4 (DB) / Acrolon EG-5 (RAL) | 60 | odstíny DB/RAL | 132,9 / 120,7 | 2029-07-29
ONS 062/2024 | ONS 14 | PERGE International s.r.o. | Sherwin-Williams 14 | 280 | Macropoxy Primer HE N | 110 | Macropoxy Primer HE N | Macropoxy Primer HE N | 110 |  |  | Acrolon EG-5 (RAL) / Acrolon EG-4 (DB) | 60 | odstíny RAL/DB | 134,1 / 146,3 | 2029-07-29
ONS 063/2024 | ONS 15 | PERGE International s.r.o. | Sherwin-Williams 15 | 320 | Macropoxy Primer HE N | 80 | Macropoxy Primer HE N | Macropoxy Primer HE N | 90 | Macropoxy Primer HE N | 90 | Acrolon EG-5 (RAL) / Acrolon EG-4 (DB) | 60 | odstíny RAL/DB | 150,3 / 162,5 | 2029-07-29
ONS 064/2024 | ONS 22 | PERGE International s.r.o. | Sherwin-Williams 22 | 280 | Zinc Clad R Plus | 60 | Zinc Clad R Plus | Macropoxy EG-1 Plus | 160 |  |  | Acrolon EG-4 (DB) / Acrolon EG-5 (RAL) | 60 | odstíny DB/RAL | 146,2 / 134,0 | 2029-07-29
ONS 065/2024 | ONS 23 | PERGE International s.r.o. | Sherwin-Williams 23 | 320 | Zinc Clad R Plus | 60 | Zinc Clad R Plus | Macropoxy EG-1 Plus | 100 | Macropoxy EG-1 Plus | 100 | Acrolon EG-4 (DB) / Acrolon EG-5 (RAL) | 60 | odstíny DB/RAL | 162,4 / 150,2 | 2029-07-29
ONS 066/2024 | ONS 91 | PERGE International s.r.o. | Sherwin-Williams 91 | 160 | Macropoxy EG-1 Plus | 100 | Macropoxy EG-1 Plus |  |  |  |  | Acrolon EG-5 (RAL) / Acrolon EG-4 (DB) | 60 | odstíny RAL/DB | 81,5 / 93,7 | 2029-07-29
ONS 067/2024 | ONS 92 | PERGE International s.r.o. | Sherwin-Williams 92 | 200 | Macropoxy EG-1 Plus | 140 | Macropoxy EG-1 Plus |  |  |  |  | Acrolon EG-5 (RAL) / Acrolon EG-4 (DB) | 60 | odstíny RAL/DB | 99,7 / 111,9 | 2029-07-29
ONS 068/2024 | ONS 93 | PERGE International s.r.o. | Sherwin-Williams 93 | 240 | Macropoxy EG-1 Plus | 80 | Macropoxy EG-1 Plus | Macropoxy EG-1 Plus | 100 |  |  | Acrolon EG-5 (RAL) / Acrolon EG-4 (DB) | 60 | odstíny RAL/DB | 120,6 / 132,8 | 2029-07-29
Note on B7: ONS pro žárově stříkané povlaky životnost VV pro C4
Note on B8: ONS pro žárově stříkané povlaky životnost VV pro C5
Note on B9: ONS pro novou PKO životnost VV pro C3
Note on B10: ONS pro novou PKO životnost VV pro C3 a V pro C4
Note on B11: ONS pro novou PKO životnost VV korozní prostředí do C4
Note on B12: ONS pro zárově pozinkované podklady, životnost VV pro C3/V pro C4
Note on B13: ONS pro zárově pozinkované podklady, životnost VV pro C4-C5
Note on B14: Specialní systém pro vnitřní povrch žárově zinkovaných flexibilních konstrukcí
Note on B15: ONS pro žárově stříkané povlaky životnost VV pro C4
Note on B16: ONS pro žárově stříkané povlaky životnost VV pro C5
Note on B17: ONS pro zárově pozinkované podklady, životnost VV pro C4
Note on B18: ONS pro zárově pozinkované podklady, životnost VV pro C4-C5
Note on B19: ONS pro žárově stříkaný kovový podklad toušťky 160 um pro C4/V
Note on B20: ONS pro žárově stříkaný kovový podklad toušťky 160 um pro C4/V
Note on B21: ONS pro žárově stříkaný kovový podklad toušťky 200 um pro C4/VV
Note on B22: ONS pro žárově stříkaný kovový podklad toušťky 200 um pro C4/VV
Note on B23: ONS pro žárově stříkaný kovový podklad toušťky 240 um pro C5/VV
Note on B24: ONS pro žárově stříkaný kovový podklad toušťky 240 um pro C5/VV
Note on B25: ONS pro novou PKO životnost V pro C3
Note on B26: ONS pro novou PKO životnost V pro C3
Note on B27: ONS pro novou PKO životnost V pro C4
Note on B28: ONS pro novou PKO životnost V pro C4
Note on B29: ONS pro novou PKO životnost VV korozní prostředí do C4
Note on B30: ONS pro novou PKO životnost VV korozní prostředí do C4
Note on B31: ONS pro zárově pozinkované podklady, životnost V pro C4
Note on B32: ONS pro zárově pozinkované podklady, životnost V pro C4
Note on B33: ONS pro zárově pozinkované podklady, životnost VV pro C4
Note on B34: ONS pro zárově pozinkované podklady, životnost VV pro C4
Note on B35: ONS pro zárově pozinkované podklady, životnost VV pro C5
Note on B36: ONS pro zárově pozinkované podklady, životnost VV pro C4-C5
Note on B37: ONS pro obnovu PKO životnost V pro C3
Note on B38: ONS pro obnovu PKO pro C3 životnost V
Note on B39: ONS pro obnovu PKO životnost V pro C4
Note on B40: ONS pro obnovu PKO životnost V pro C4
Note on B41: ONS pro obnovu PKO životnost V pro C5
Note on B42: ONS pro obnovu PKO životnost V pro C5
Note on B43: ONS pro novou PKO životnost VV korozní prostředí do C4
Note on B44: ONS pro žárově stříkaný kovový podklad (Zn, Al) toušťky 160 um pro V/C4
Note on B45: ONS pro žárově stříkaný kovový podklad pro VV/C4
Note on B46: ONS pro žárově stříkaný kovový podklad pro VV/C5
Note on B47: ONS pro obnovu PKO životnost V pro C4
Note on B48: ONS pro obnovu PKO životnost V pro C4
Note on B49: ONS pro obnovu PKO životnost V pro C4
Note on B50: ONS pro obnovu PKO pro VV/C4
Note on B51: ONS pro novou PKO životnost V pro C4
Note on B52: ONS pro novou PKO životnost VV pro C4
Note on B53: ONS pro zárově pozinkované podklady, životnost V pro C4
Note on B54: ONS pro zárově pozinkované podklady, životnost V pro C4
Note on B55: ONS pro zárově pozinkované podklady, životnost VV pro C5
Note on B56: ONS pro novou PKO životnost V pro C4
Note on B57: ONS pro novou PKO životnost V pro C4
Note on B58: ONS pro obnovu PKO pro VV/C4, popř. V/C5
Note on B59: ONS pro žárově stříkané povlaky životnost VV pro C4
Note on B60: ONS pro žárově stříkané povlaky životnost VV pro C5
Note on B61: ONS pro novou PKO životnost V pro C4
Note on B62: ONS pro novou PKO životnost VV pro C4
Note on B63: ONS pro zárově pozinkované podklady, životnost VV pro C4
Note on B64: ONS pro zárově pozinkované podklady, životnost VV pro C5
Note on B65: ONS pro zárově pozinkované podklady, životnost V pro C4
Note on B66: ONS pro novou PKO životnost V pro C4
Note on B67: ONS pro žárově stříkaný kovový podklad toušťky 160 um pro VV/C4
Note on B68: ONS pro žárově stříkaný kovový podklad toušťky 160 um pro VV/C5
Note on B69: ONS pro obnovu PKO životnost V pro C4
Note on B70: ONS pro obnovu PKO pro VV/C4, popř. V/C5
Note on B71: ONS pro zárově pozinkované podklady, životnost VV pro C4
Note on B72: ONS pro zárově pozinkované podklady, životnost VV pro C5
Note on B73: ONS pro zárově pozinkované podklady, životnost VV pro C4
Note on B74: ONS pro zárově pozinkované podklady, životnost VV pro C5
Note on B75: ONS pro žárově stříkané povlaky životnost VV pro C4
Note on B76: ONS pro pozinkované podklady, životnost VV pro C4
Note on B77: ONS pro novou PKO životnost VV pro C4
Note on B79: ONS pro žárově stříkané povlaky životnost VV pro C4
Note on B80: ONS pro žárově stříkané povlaky životnost VV pro C5
Note on B85: ONS pro zárově pozinkované podklady, životnost V pro C4
Note on B86: pozinkované podklady, životnost VV pro C4
Note on B87: ONS pro zárově pozinkované podklady, životnost VV pro C5